## Data Agregat (Butuh Tes Lab)
Agregat Halus | [12 empty] | Agregat Kasar
Lubang ayakan (mm) | persen berat butir yang lewat ayakan |  |  |  |  | Ukuran | Pasir (Lolos) Zona II | [5 empty] | Ukuran | Ukuran Maks 10 mm |  |  | Ukuran | Ukuran Maks 20 mm |  | Ukuran | Ukuran Maks 40 mm
| zona I | zona II | zona III | zona IV |  | Ayakan | Batas Atas | Batas bawah | Median |  |  |  | Ayakan | minimum | maksimum |  | Ayakan | minimum | maksimum | Ayakan | minimum | maksimum
10 | 100 | 100 | 100 | 100 |  | 10 | 100 | 100 | 100 |  |  |  | 38 | 100 | 100 |  | 38 | 100 | 100 | 76 | 100 | 100
4.8 | 90 - 100 | 90-100 | 90 - 100 | 95 - 100 |  | 4.8 | 90 | 100 | 95 |  |  |  | 19 | 100 | 100 |  | 19 | 95 | 100 | 38 | 95 | 100
2.4 | 60-95 | 75-100 | 85 - 100 | 95 - 100 |  | 2.4 | 75 | 100 | 87.5 |  |  |  | 9.6 | 50 | 85 |  | 9.6 | 30 | 60 | 19 | 35 | 70
1.2 | 30-70 | 55-90 | 75 - 100 | 90 - 100 |  | 1.2 | 55 | 90 | 72.5 |  |  |  | 4.8 | 0 | 10 |  | 4.8 | 0 | 10 | 9.6 | 10 | 45
0.6 | 15-34 | 35-59 | 60 - 79 | 80 - 100 |  | 0.6 | 35 | 59 | 47 | [10 empty] | 4.8 | 0 | 5
0.3 | 5 - 20 | 8 - 30 | 12 - 40 | 15 - 50 |  | 0.3 | 8 | 30 | 19
0.15 | 0-10 | 0-10 | 0 - 10 | 0 - 15 |  | 0.15 | 0 | 10 | 5
Good Gradation
[6 empty] | Ukuran | Ukuran Maks 20 mm
[6 empty] | Ayakan | minimum | maksimum | Median
[6 empty] | 38 | 100 | 100 | 100
HASIL ANALISA TERTINGGAL AYAKAN KERIKIL ATAU KORAL | [5 empty] | 19 | 95 | 100 | 97.5 |  |  |  |  | Blending Agregat |  |  | AGREGAT GABUGAN
[6 empty] | 9.6 | 30 | 60 | 45 |  |  |  |  | UKURAN | HALUS | KASAR | HALUS | KASAR | CAMPURAN |  | Ukuran Agregat | Standardisasi Lolos Agregat Campuran, 20 mm
Ukuran | Kerikil/Batu Pecah |  |  |  |  | 4.8 | 0 | 10 | 5 |  |  |  |  | AYAKAN | LOLOS | LOLOS | LOLOS | LOLOS | LOLOS |  |  | A | B | C | D | Campuran
Ayakan | Tertinggal |  |  | Lolos | [9 empty] | 38 | 100 | 100 | 33.33333 | 66.66667 | 100 |  | 0.15 | 0 | 0 | 2 | 4 | 1.666667
(mm) | gram | % | S % | S % | [9 empty] | 19 | 100 | 97.5 | 33.33333 | 65 | 98.33333 |  | 0.3 | 2 | 3 | 5 | 12 | 6.333333
76.2 | 0 | 0 | 0 | 100 | [9 empty] | 9.6 | 100 | 45 | 33.33333 | 30 | 63.33333 |  | 0.6 | 9 | 14 | 21 | 27 | 15.66667
38.1 | 0 | 0 | 0 | 100 | [9 empty] | 4.8 | 95 | 5 | 31.66667 | 3.333333 | 35 |  | 1.2 | 16 | 21 | 28 | 34 | 24.16667
19.1 | 12.5 | 2.5 | 2.5 | 97.5 | [9 empty] | 2.4 | 87.5 | 0 | 29.16667 | 0 | 29.16667 |  | 2.4 | 23 | 28 | 35 | 42 | 29.16667
9.5 | 262.5 | 52.5 | 55 | 45 | [9 empty] | 1.2 | 72.5 | 0 | 24.16667 | 0 | 24.16667 |  | 4.8 | 30 | 35 | 42 | 48 | 35
4.76 | 200 | 40 | 95 | 5 | [9 empty] | 0.6 | 47 | 0 | 15.66667 | 0 | 15.66667 |  | 9.6 | 45 | 55 | 65 | 75 | 63.33333
2.38 | 25 | 5 | 100 | 0 | [9 empty] | 0.3 | 19 | 0 | 6.333333 | 0 | 6.333333 |  | 19 | 100 | 100 | 100 | 100 | 98.33333
1.19 | 0 | 0 | 100 | 0 | [9 empty] | 0.15 | 5 | 0 | 1.666667 | 0 | 1.666667 |  | 38 | 100 | 100 | 100 | 100 | 100
0.59 | 0 | 0 | 100 | 0
0.297 | 0 | 0 | 100 | 0
0.149 | 0 | 0 | 100 | 0
0 | 0 | 0 | 100 | 0
Jumlah | 500
[6 empty] | Matriks A |  |  | Dicari |  | Matriks B
[6 empty] | 1 | 1 | X | AH | = | 1
HASIL ANALISA TERTINGGAL AYAKAN HALUS | [5 empty] | 95 | 5 |  | AK |  | 35
Ukuran | PASIR |  |  |  |  | Inverse Matriks A |  |  | Matriks B |  | Persentase Gabungan
ayakan | Tertinggal |  |  | Lolos |  | -0.05555556 | 0.01111111 | X | 1 | = | AH | 0.3333333
(mm) | gram | % | S % | S % |  | 1.055556 | -0.01111111 |  | 35 |  | AK | 0.6666667
76.2 | 0 | 0 | 0 | 100
38.1 | 0 | 0 | 0 | 100
19.1 | 0 | 0 | 0 | 100
9.5 | 0 | 0 | 0 | 100
4.76 | 25 | 5 | 5 | 95
2.38 | 37.5 | 7.5 | 12.5 | 87.5
1.19 | 75 | 15 | 27.5 | 72.5
0.59 | 127.5 | 25.5 | 53 | 47
0.297 | 140 | 28 | 81 | 19
0.149 | 70 | 14 | 95 | 5
PAN | 25 | 5 | 100 | 0
Jumlah | 500
Analisis Berat Jenis Agregat
PENGUJIAN BERAT JENIS DAN PENYERAPAN (Belum Dilakukan)
AGREGAT KASAR
Batu Pecah
U R A I A N |  |  |  | A | B | Rata-rata | Satuan
Berat benda uji kering oven |  |  | Bk | 2922 | 2926 | 2924 | gram
Berat benda uji kering permukaan jenuh |  |  | Bj | 3000 | 3000 | 3000 | gram
Berat benda uji di dalam air |  |  | Ba | 1828 | 1829 | 1829 | gram
|  |  |  | A | B | Rata-rata
Berat jenis (Bulk) |  |  |  | 2.493 | 2.499 | 2.496 | t/m3
Berat jenis kering-permukaan jenuh |  |  |  | 2.559 | 2.562 | 2.561 | t/m3
Berat jenis semu (Apparent) |  |  |  | 2.671 | 2.667 | 2.67 | t/m3
Penyerapan (Absorption) |  |  |  | 2.669 | 2.529 | 2.599 | %
Catatan :
Pengujian sesuai SNI 1969-2008
AGREGAT HALUS
PASIR
U R A I A N |  |  |  | A | B | Rata-rata | Satuan
Berat benda uji kering oven Bk |  |  |  | 2915 | 2914 | 2914.5 | gram
Berat benda uji kering permukaan jenuh Bj |  |  |  | 3000 | 3000 | 3000 | gram
Berat benda uji di dalam air Ba |  |  |  | 1862 | 1862 | 1862 | gram
|  |  |  | A | B | Rata-rata
Berat jenis (Bulk) |  |  |  | 2.56 | 2.56 | 2.56 | t/m3
Berat jenis kering-permukaan jenuh |  |  |  | 2.64 | 2.64 | 2.64 | t/m3
Berat jenis semu (Apparent) |  |  |  | 2.77 | 2.77 | 2.77 | t/m3
Penyerapan (Absorption) |  |  |  | 2.83 | 2.867 | 2.8485 | %
Catatan :
Pengujian sesuai SNI 03-1969-1990
2.3. AGREGAT HALUS
#REF!
U R A I A N |  |  |  | A | B | Rata-rata | Satuan
Berat benda uji kering permukaan jenuh (SSD)________________________500 |  |  |  | 500 | 500 | 500 | gram
Berat benda uji kering oven_______Bk |  |  |  | 496.3 | 496.1 | 496.2 | gram
Berat piknometer diisi air (25°C)___B |  |  |  | 1256.7 | 1250.3 | 1253.5 | gram
Berat piknometer + benda uji (SSD)+ Air (25°C)____________________Bt |  |  |  | 1573.2 | 1566.9 | 1570.1 | gram
|  |  |  | A | B | Rata-rata | Satuan
Berat jenis (Bulk) |  |  |  | 2.704 | 2.705 | 2.705 | t/m3
Berat jenis kering permukaan jenuh |  |  |  | 2.725 | 2.726 | 2.726 | t/m3
Berat jenis semu (Apparent) |  |  |  | 2.76 | 2.764 | 2.762 | t/m3
Penyerapan |  |  |  | 0.746 | 0.786 | 0.766 | %
Catatan :
Pengujian sesuai SNI 1970-2008
PENGUJIAN BERAT VOLUME
PENGUJIAN BERAT VOLUME AGREGAT KASAR
Batu Pecah
No. | URAIAN |  |  | Dengan Rojokan | Dengan Ketukan | Kondisi Gembur | Satuan
1 | Berat silinder ( W1 ) |  |  | 2575 | 2575 | 2575 | gram
2 | Berat silinder + Batu pecah ( W2 ) |  |  | 6912 | 6827 | 6403 | gram
3 | Berat Batu Pecah ( W2 - W1) |  |  | 4337 | 4252 | 3828 | gram
4 | Vulume silinder ( V ) |  |  | 3 | 3 | 3 | liter
5 | Berat Volume ( W2-W1 ) / V |  |  | 1445.67 | 1417.33 | 1276 | gram/Liter
6 | Rata-rata |  |  | 1379.67 |  |  | gram/Liter
PENGUJIAN BERAT VOLUME AGREGAT KASAR
No. | URAIAN |  |  | Dengan Rojokan | Dengan Ketukan | Kondisi Gembur | Satuan
1 | Berat silinder ( W1 ) |  |  | 2585 | 2585 | 2585 | gram
2 | Berat silinder + Batu pecah ( W2 ) |  |  | 6935 | 6840 | 6645 | gram
3 | Berat Batu Pecah ( W2 - W1) |  |  | 4350 | 4255 | 4060 | gram
4 | Vulume silinder ( V ) |  |  | 3 | 3 | 3 | liter
5 | Berat Volume ( W2-W1 ) / V |  |  | 1450 | 1418.33 | 1353.33 | Gram/Liter
6 | Rata-rata |  |  | 1407.22 |  |  | Gram/Liter
PENGUJIAN BERAT VOLUME AGREGAT HALUS
Pasir
No. | URAIAN |  |  | Dengan Rojokan | Dengan Ketukan | Kondisi Gembur | Satuan
1 | Berat silinder ( W1 ) |  |  | 2575 | 2575 | 2575 | gram
2 | Berat silinder + pasir ( W2 ) |  |  | 7918 | 7853 | 7677 | gram
3 | Berat pasir ( W2 - W1) |  |  | 5343 | 5278 | 5102 | gram
4 | Vulume silinder ( V ) |  |  | 3 | 3 | 3 | liter
5 | Berat Volume ( W2-W1 ) / V |  |  | 1781 | 1759.3 | 1700.7 | g/liter
6 | Rata-rata |  |  | 1747 |  |  | g/liter
Catatan :
Pengujian sesuai SNI 03-4804-1998

## Mix Design Beton
Methode | ACI Modified
Mutu | 25 Mpa | [10 empty] | 0 | Membersihkan agregat
Slump | 7.5 - 10 | cm | atau | 10 ± 2 | cm | [6 empty] | 1 | Uji berat jenis (agregat)
[12 empty] | 2 | Uji ayakan
[12 empty] | 3 | Uji slump
Ukuran Agregat maks |  | 20 | mm |  |  | HASIL ANALISA TERTINGGAL AYAKAN | [5 empty] | 4 | Pengecoran | + | Pengujian alat | 3 | 3 | Silinder | 1 | kubus
Tipe Agregat |  | 5,10 | 10,20 | [8 empty] | 5 | Uji kuat tekon |  |  | 7 | 3 | Silinder
Gs (Kerikil) |  | 2.6 |  |  |  | Ukuran | Kerikil/Batu Pecah |  | Ukuran | PASIR |  |  | Silinder |  |  | 21 | 3 | Silinder |  |  | +
Gs (Pasir) |  | 2.5 |  |  |  | Ayakan | Tertinggal |  | Ayakan | Tertinggal |  |  | Kubus |  |  |  | 9 | Silinder | 1 | kubus
Ga |  | 2.566667 |  |  |  | (mm) | % | kg/m3 | (mm) | % | kg/m3 |  |  |  |  | Volume | 0.01413717 | Silinder | 0.002548 | kubus
Kebutuhan Agregat |  | 1811.185 | kg/m3 |  |  | 76.2 | 0 | 0 | 76.2 | 0 | 0
[6 empty] | 38.1 | 0 | 0 | 38.1 | 0 | 0 |  |  |  |  | Total Volume | 0.01668517 | m3
[6 empty] | 19.1 | 2.5 | 30.18642 | 19.1 | 0 | 0
Kadar udara |  | 2% |  |  |  | 9.5 | 52.5 | 633.9148 | 9.5 | 0 | 0 |  |  |  | Material | Volume Benda uji (m3) | Berat jenis | Berat per material (kg)
Kadar air |  | 205 | kg/m3 |  |  | 4.76 | 40 | 482.9827 | 4.76 | 5 | 30.18642 |  |  |  | Pasir | 0.01668517 | 603.7284 | 10.07331
w/c |  | 0.568 |  |  |  | 2.38 | 5 | 60.37284 | 2.38 | 7.5 | 45.27963 |  |  |  | Kerikil 5,10 |  | 603.7284 | 10.07331
[6 empty] | 1.19 | 0 | 0 | 1.19 | 15 | 90.55926 |  |  |  | Kerikil 10,20 |  | 603.7284 | 10.07331
Kadar semen |  | 361 | kg/m3 |  |  | 0.59 | 0 | 0 | 0.59 | 25.5 | 153.9507 |  |  |  | Semen |  | 361 | 6.023345
Tipe Semen |  | PPC | (3 Roda) |  |  | 0.297 | 0 | 0 | 0.297 | 28 | 169.044 |  |  |  | Air |  | 205 | 3.420459
Gc |  | 3.15 |  |  |  | 0.149 | 0 | 0 | 0.149 | 14 | 84.52198
[6 empty] | 0 | 0 | 0 | PAN | 5 | 30.18642
[6 empty] | Jumlah |  | 1207.457 | Jumlah |  | 603.7284
Berat Beton Segar (Um) |  | 2377.185 | kg/m3
Persentase Gabungan
[6 empty] | AH | 0.3333333
[6 empty] | AK | 0.6666667
Volume Benda Uji |  | 2548 | cm3
|  | 0.002548 | m3
Volume silinder 10 x 20 |  | 1570.796 | cm3
|  | 0.001570796 | m3
Bahan |  | Kg (1 Benda Uji)
Semen |  | 0.919828
Air |  | 0.52234
Pasir |  | 1.5383
Kerikil |  | 3.0766
0